## Sheet1
Clyrell RC354N
聚丙烯无规共聚物
LyondellBasell Industries
Technical Data
产品说明
Clyrell RC354N是一种聚丙烯无规共聚物（PP无规共聚物）产品,。 它可以通过纤维（纺织品）挤出进行加工,在非洲和中东或欧洲有供货。 Clyrell RC354N的应用领域包括纺织/纤维、纱线、添加剂/色母粒 和 无纺布。 主要特性为:共聚物。
总体
| 添加剂 | • 防烟熏褪色
| 性能特点 | • 抗气体褪色性 |  | • 柔软 | • 无规共聚物
| 用途 | • 短纤维 • 混合 |  | • 无纺布 • 线
| 形式 | • 颗粒料
| 加工方法 | • 纤维（纺织品）挤出
| 物理性能 | 额定值 |  | (英制) | 额定值 (公制) 测试方法
| 熔流率 (230°C/2.16 kg) | 10 |  | g/10 min | 10 g/10 min ISO 1133
| 机械性能 | 额定值 |  | (英制) | 额定值 (公制) 测试方法
| 拉伸模量 | 145000 |  | psi | 1000 MPa ISO 527-2
| 拉伸应力 (屈服) | 3920 |  | psi | 27.0 MPa ISO 527-2
拉伸应变 ISO 527-2
屈服 |  |  | 10 | 0% | 10 %
断裂 热性能 热变形温度 (66 psi (0.45 MPa), 未退火) 维卡软化温度 -- -- 熔融温度 |  |  | > 50 | 0% | > 50 %
|  |  | 额定值 | (英制) | 额定值 (公制) 测试方法
|  |  | 154 | °F | 68.0 °C ISO 75-2/B
|  |  | 264 154 | °F °F | 129 °C 68.0 °C | ISO 306/A50 ISO 306/B50
|  |  | 297 | °F | 147 °C ISO 3146